## Recovered_Sheet1
材料清单 Material List | [6 empty] | 产品名称 Product Name: 二级光气合成器 工作令号 Work Order No.: 17-0003II-1 报告编号 REPORT NO. MCL-170001II
序号 No. | 件号 Part No. | 名称 Name | 标记代号 Coded No. | 供应商 supplier | 质保书编号 Certificate No. | 材料牌号/规格 Brand/Spec. | 炉/批号 Lot No. | 供货状态 Supply Condition | 复验报告编号 Re-test Report No. | 备注 Note
1 | 13 | Shell 筒体 |  |  |  | Q345R I.D.2400×18
2 | 15 | Shell 筒体 |  |  |  | Q345R I.D.2400×18
3 | 22-13 | Plate 半圆板 |  |  |  | Q345R Φ76×6
4 | 1 | Pipe 接管 |  |  |  | SB-127 N04400 Φ219.1×8
5 | 28 | Tube 换热管 |  |  |  | SB-163 N04400 Φ60×2.5
6 | 10 | Pipe 接管 |  |  |  | 20 Φ33.7×4.5
7 | 21 | Pipe 接管 |  |  |  | 20 Φ168.3×7.1
8 | 22-4 | Pipe 接管 |  |  |  | 20 Φ89×5
9 | 22-8 | Pipe 接管 |  |  |  | 20 Φ60.3×4
10 | 22-12 | 接管 Pipe |  |  |  | 20 Φ60.3×4
11 | 2 | 法兰 Flange | T17-48 |  |  | SB-564 N04400III WN-200-300 RF
12 | 22-7 | 法兰 Flange | T17-48 |  |  | SB-564 N04400III WN-200-300 RF
13 | 22-11 | 法兰 Flange | T17-48 |  |  | SB-564 N04400III WN-40-300 RF
14 | 22-15 | 法兰 Flange | T17-48 |  |  | SB-564 N04400III WN-50-300 RF
15 | 5-1 | 法兰 Flange | R17T-34 |  |  | 16MnIII Φ2650/Φ406×256
16 | 22-1 | 法兰 Flange | R17T-34 |  |  | 16MnIII Φ2650/Φ2406×256
17 | 9 | 法兰 Flange |  |  |  | 16MnII SO 25-150 RF
18 | 22-9 | 法兰 Flange |  |  |  | 16MnII SO 50-150 RF
19 | 20 | 法兰 Flange |  |  |  | 16MnII SO 150-150 RF
20 | 3 | 椭圆形封头 Head |  |  |  | N04400+Q345R EHA 2400 T=(3+18)
21 | 4 | 筒节 Shell |  |  |  | N04400+Q345R DN 2400 T=(3+18)
22 | 22-2 | 筒节 Shell |  |  |  | N04400+Q345R DN 2400 T=(3+18)
23 | 23 | 上管板 Tube Sheet |  |  |  | N04400+16MnIII Φ2650×(10+120)
24 | 29 | 下管板 Tube Sheet |  |  |  | N04400+16MnIII Φ2650×(10+120)
25 | 14 | 膨胀节 Expansion Joint |  |  |  | S30408 DN2400 t=14
26 | 22-10 | 接管 Pipe |  |  |  | SB-564 N04400III Φ48.3×5
27 | 22-14 | 接管 Pipe |  |  |  | SB-564 N04400III Φ60.3×5.6
28 | 6 | Stud 螺柱 |  |  |  | 35CrMoA M36×3×380-B
29 | 22-18 | Stud 全螺纹螺柱 |  |  |  | 35CrMo M16×95
30 | / | 焊材 Welding Material | WE12C04-1607
|  | 焊材 Welding Material | WE2N03-176
|  | 焊材 Welding Material | WF12C01-1601
|  | 焊材 Welding Material | WP12C06-1602 G4-1331
|  | 焊材 Welding Material | HB308-2-1419
|  | 焊材 Welding Material | ER309-1514
|  | 焊材 Welding Material | WS2N02-171
|  | 焊材 Welding Material | G4-1331
|  | 焊材 Welding Material | WE12S09-1601
|  | 焊材 Welding Material | WS12C01-1605